## Sheet2
上海市禁止或者限制生产和使用的用于建设工程的材料目录（第五批）(征求意见稿）
序号 | 类别 | 材料名称 | 禁止和限制的范围和内容 | 新增说明
1 | 外墙保温系统 | 施工现场采用胶结剂或锚栓以及两种方式组合的施工工艺外墙外保温系统(保温装饰复合板除外） | 禁止在新建、改建、扩建的建筑工程外墙外侧作为主体保温系统设计使用
2 |  | 岩棉带保温装饰复合板外墙外保温系统 | 禁止在新建、改建、扩建的建筑工程外墙外侧作为主体保温系统设计使用
3 |  | 保温板燃烧性能为B1级的保温装饰复合板外墙外保温系统 | 禁止在新建、改建、扩建的27米以上住宅以及24米以上公共建筑工程的外墙外侧作为主体保温系统设计使用，且保温装饰复合板单块面积应不超过1平方米，单位面积质量应不大于20kg/m2
4 |  | 保温板燃烧性能为A级的保温装饰复合板外墙外保温系统 | 禁止在新建、改建、扩建的80米以上的建筑工程外墙外侧作为主体保温系统设计使用，且保温装饰复合板单块面积应不超过1平方米，单位面积质量应不大于20kg/m2
5 | 建筑幕墙 | 施工现场打注硅酮结构密封胶的玻璃幕墙施工工艺 | 禁止在玻璃幕墙施工现场打注硅酮结构密封胶（全玻璃幕墙或局部破损补片除外） | 硅酮结构密封胶需要在洁净、通风和一定温、湿度条件下进行作业和养护，才能保证注胶质量，提升玻璃幕墙的安全性能。
6 |  | 全隐框玻璃幕墙 | 禁止在新建、改建、扩建的人员密集、流动性大的商业中心，交通枢纽，公共文化体育设施等场所，临近道路、广场及下部为出入口、人员通道的建筑工程中设计使用 | 根据住房城乡建设部 国家安全监管总局《关于进一步加强玻璃幕墙安全防护工作的通知》（建标[2015]38号）
7 |  | 采用钢销、T形连接件和角形倾斜连接件连接和支撑的石材面板 | 禁止在新建、改建、扩建的建筑工程中设计使用（局部破损维修除外）
8 |  | 石材幕墙的花岗石磨光面板最小厚度小于25mm，粗面板材厚度小于28mm | 禁止在新建、改建、扩建的建筑工程中设计使用 | 依据《建筑装饰工程石材应用技术规范》DG/TJ08-2134-2013其中3.3.2条。面板厚度不够会影响强度。
9 |  | 不锈钢整体铸造挂件厚度小于3mm，铝合金挂件厚度小于4mm的石材挂件 | 禁止在新建、改建、扩建的建筑工程中设计使用 | 依据《建筑装饰工程石材应用技术规范》DG/TJ08-2134-2013的3.5.4条第一项。如挂件不采用不锈钢整体铸造件或铝合金型材，以及厚度不够，都会影响挂件强度。
10 | 建设用砂 | 氯离子含量大于0.02%的建设用砂 | 禁止预拌混凝土搅拌站和预拌砂浆、预制混凝土构件企业及其他水泥制品生产企业生产使用 | 根据《关于加强本市建设用砂管理的暂行意见》（沪建建材联[2020]81号）
11 |  | 氯离子含量大于0.01%的建设用砂 | 禁止在预应力混凝土、钢纤维混凝土、装配整体式混凝土结构、设计使用年限100年或以上的混凝土结构、其它有特殊要求的钢筋混凝土结构中设计使用 | 根据《关于加强本市建设用砂管理的暂行意见》（沪建建材联[2020]81号）
12 | 外窗及五金配件 | 非Low-E镀膜单腔普通中空玻璃 | 禁止在新建、改建、扩建的民用建筑外窗部位设计使用 | 采用普通玻璃及制品配置的单腔中空玻璃制作的外窗，其传热系数不能达到本市节能政策和技术标准规定的要求。
13 |  | 将滑撑直接用自攻螺钉进行安装的建筑外开塑料窗（包括外平开塑料窗和外开上悬塑料窗） | 禁止在新建、改建、扩建的民用建筑中设计使用 | 滑撑既是平开窗的启闭装置，又是承力装置，开启扇上所承受的所有荷载都将通过滑撑转至窗框及外墙。反复的启闭运动，会将型材壁上的螺钉孔磨大，会造成螺钉松脱，窗扇脱落的现象。
14 |  | 传热系数K值大于2.2（ W/m2.K）的建筑外窗 | 禁止在新建、改建、扩建的民用建筑中设计使用 | 根据《关于进一步强化绿色建筑发展推进力度提升建筑性能的若干规定》（沪建管联[2015] 417号）
15 |  | 气密性能分级低于6级的建筑外窗 | 禁止在新建、改建、扩建的民用建筑中设计使用 | 根据《关于进一步强化绿色建筑发展推进力度提升建筑性能的若干规定》（沪建管联[2015] 417号）
16 |  | 外窗用铝合金主型材截面主要受力部位基材公称壁厚小于1.8mm | 禁止在新建、改建、扩建的民用建筑中设计使用 | 依据《民用建筑外窗应用技术规程》DG/TJ 08-2242-2017 其中4.1.2条要求
17 |  | 外平开窗 | 禁止在新建、改建、扩建的七层及以上民用建筑中设计使用；二层至六层民用建筑限制使用外平开窗。当确需采用外平开窗时， 外窗应设计有防坠落装置及安全限位装置， 窗扇开启后竖梃与边框最大开启距离应不大于 100 mm。 | 依据《民用建筑外窗应用技术规程》DG/TJ 08-2242-2017其中3.0.8条
18 |  | 现场加工拼装建筑外窗（大型组装窗和带有转角的凸窗除外） | 禁止在新建、改建、扩建的民用建筑中设计使用 | 根据《关于全面推广建筑成品外窗应用 加强建筑外窗工程质量管理的通知》（沪建建材[2020]55号）
19 | 防水材料 | 聚乙烯丙纶防水卷材 | 禁止在新建、改建、扩建的建筑工程中设计使用 | 采用再生料生产的聚乙烯膜质量很差，其耐老化、延伸率、柔性等性能较差，使用寿命较短。
20 |  | 明火热熔法施工的改性沥青类防水卷材 | 禁止在地下密闭空间、通风不畅空间和附近有易燃材料的建筑工程中设计使用 | 改性沥青为易燃材料，如果安全防护措施不当或没有，采用明火施工容易造成火灾并且沥青热熔过程中会产生废气，对环境和施工人员的健康都造成危害，在密闭空间的危害更大。
21 | 涂料 | 溶剂型涂料 | 禁止在新建、改建、扩建的民用建筑工程中设计使用 | 该涂料中含有较多的有机溶剂，这些有机溶剂会在涂料的生产和施工期间挥发，造成环境污染；同时地坪涂料常用于室内或者密闭的地下室空间，有机溶剂难以散发，对人体健康危害极大。